## Sheet2
宁夏回族自治区重点新材料首批次应用示范指导目录（2021年版）
序号 | 材料名称 | 性能要求 | 应用领域
先进基础材料
一 | 先进钢铁材料
（一） | 交通装备用钢
1 | 先进轨道交通用钢 | （ 1） 高速列车用转向架用钢： 厚度5~16mm时， 拉伸强度490~610MPa， 屈服强度≥355MPa， 延伸率≥21%； 厚度16~40mm时， 拉伸强度490~610MPa， 屈服强度≥355MPa， 延伸率≥21%； -40℃下冲击吸收能量值≥41J； -55℃下冲击吸收能量值≥34J； （ 2） 高铁车轮用钢： 抗拉强度900~1050MPa， 轮辋硬度255~300HB， 断裂韧性KQ≥70MPa·m1/2； （ 3） DZ2车轴钢： [O]≤15ppm， [N]≤70ppm， [H]≤1.5ppm； 屈服强度≥450MPa， 抗拉强度680~850MPa， A≥18%， 常温纵向冲击吸收能量值≥50J， -40℃ 纵向冲击吸收能量值≥30J， 光滑试样旋转弯曲疲劳极限≥350MPa， 缺口试样旋转弯曲疲劳极限≥215MPa； （ 4） 高速列车制动盘用钢： 屈服强度≥820MPa， 抗拉强度950~ 1050MPa， 延伸率≥15%； 各级别夹杂物≤1.5级， -59℃ ±1℃ 冲击吸收能量值≥27J， 晶粒度≥7级。 | 先进轨道交通装备
（二） | 航空航天用钢
2 | 注射成型高温合金 | Inconel713: 抗拉强度≥1200MPa, 屈服强度≥850MPa，延伸率≥20%，密度≥7.8g/cm3 ，相对磁导率≤1.001。 | 航空发动机、燃气轮机、汽车
3 | 返回料再生高温合金GH4169棒材 | 大规格锻棒晶粒组织应均匀，晶粒度度为 6 级或更细，允许存在个别 2 级晶粒；室温抗拉强度≥1345MPa,屈服强度≥1100MPa；650℃抗拉强度≥1080MPa，屈服强度 930MPa；650℃/725MPa 下持久寿命≥25h，且缺口＞光滑。 | 航空发动机、燃气轮机
(三) | 其他
4 | 注射成型软磁材料 | FeSi3：屈服强度≥300MPa，延伸率≥20 %，密度≥7.5g/cm3，μmax≥4000，Js≥1.3T，Hc≤100A/m； Fe-Co：屈服强度≥120MPa，延伸率≥1%，密度≥7.6g/cm3，μmax≥1000，Js≥1.5T，Hc≤200A/m； Fe-Ni：屈服强度≥130MPa，延伸率≥30%，密度≥7.6g/cm3，μmax≥12000，Js≥1.3T，Hc≤150A/m。 | 新一代信息技术产业、 节能与新能源汽车
二 | 先进有色金属
（一） | 铝材
5 | 铝合金板材 | （1）超厚规格铝合金板：板厚度≥80mm，板宽度≥1000mm，典型热处理状态抗拉强度级别 495MPa 以上，断 裂韧度水平≥23MPa·m1/2; （2）高强耐应力腐蚀 7050 系铝合金板：典型热处理状态抗拉强度级别 500MPa 以上，0.2%屈服强度级别 420MPa以上，断裂韧度水平≥24MPa·m1/2，电导率≥38%IACS，应力腐蚀敏感因子不能大于 220。 | 航空航天装备
6 | 7B50 大规格铝合金预拉伸板 | 板厚度≥75mm，板宽度≥1200mm，典型热处理状态抗拉强度级别565MPa以上，断裂韧度水平≥23MPa·m1/2 。 | 航空航天装备
7 | 高性能车用铝合金薄板 | （1）5182-RSS：抗拉强度≥250MPa，屈服强度110～150MPa，断后延伸率≥24%，拉伸应变硬化指数≥ 0.25，塑性应变比≥0.6，屈服点伸长率<0.6%； （2）5754-ST：抗拉强度≥200MPa，屈服强度90～130MPa，断后延伸率≥20%，拉伸应变硬化指数≥ 0.23，塑性应变比≥0.6； （3）6014-IH：抗拉强度≥175MPa，屈服强度90～130MPa，断后延伸率≥23%，拉伸应变硬化指数≥0.23， 塑性应变比≥0.6，停放 6 个月屈服强度≤130MPa； （4）6016-IH：抗拉强度≥200MPa，屈服强度90～130MPa，断后延伸率≥23%，拉伸应变硬化指数≥0.23， 塑性应变比≥0.6，停放 6 个月屈服强度≤130MPa； （5）6016-IB：抗拉强度≥200MPa，屈服强度90～140MPa，断后延伸率≥24%，拉伸应变硬化指数≥0.23， 塑性应变比≥0.5，停放 6 个月屈服强度≤140MPa； （6）6022：均匀延伸率≥15%，总延伸率24%～28%，表面粗糙度Ra 0.1～0.4μm，屈服强度>120Mpa，烘烤 硬化后屈服强度>190MPa。 | 节能与新能源汽车
8 | 高性能商用卡巴车锻压轮毂用6061铝合金圆铸锭 | 机械性能：抗拉强度≥146MPa,延伸率≥27%；均质化处理：晶粒大小要求力<80μm；圆铸锭偏析层厚度<0.28mm；熔体氢含量≤0.13ml/100g。 | 商用卡车轮毂、高档轿车轮毂及巴士轮毂
9 | 高性能电极箔 | （1）高压代表规格600Vf产品，容量≥0.67μF/cm2； （2）耐水性≤20s，漏电流（Lc）≤12μA/cm2； （3）弯折强度≥160次； （4）试制电容器例行试验寿命≥10000h。 | 5G、移动通信基站、云基地、服务器数据中心
（二） | 镁材
10 | 镁合金轮毂 | 满足汽车行业标准（GB/T 5334-2005《乘用车车轮性能要求和试验方法》及 GB/T 15704-2012《道路车辆轻合金车轮冲击试验方法》美国 SAEJ2530 德国 TUV 标准）。 | 汽车
11 | 高性能镁合金挤压材 | （1）棒材，纵向性能：抗拉强度≥320MPa，屈服强度≥300MPa，延伸率≥12%； （2）复杂型材，纵向性能：抗拉强度≥300MPa，屈服强度≥250MPa，延伸率≥8%。 | 汽车、轨道交通、航空航天
（三） | 钛材
12 | 低温超导用钛铌合金 棒材 | 牌号：Nb47Ti ，室温力学性能：抗拉强度≥400MPa，屈服强度≥245MPa，断面收缩率≥30%，HV10≤130；再结晶率≥90%。 牌号：Nb55Ti，室温力学性能：抗拉强度≥450MPa，屈服强度410~655MPa，延伸率≥10%，HV10≤170；再结晶率≥85%。 | 3C、医疗
13 | 钛精密带材 | 牌号TA2，厚度0.10~0.30mm，厚度允许偏差±0.01mm，室温力学性能：抗拉强度≥360MPa，屈服强度≥270MPa，延伸率≥30%；不平度：长度每100mm不大于0.5mm，表面粗糙度Ra≤0.40μm，表面不能有明显手感的凹凸点等表面缺陷。牌号TA4，厚度0.10~0.20mm，厚度允许偏差±（0.01~0.005）mm，室温力学性能：抗拉强度≥700MPa，屈服强度≥590MPa，延伸率≥15%；不平度：长度每100mm不大于0.3mm，表面粗糙度Ra≤0.20μm，表面无明显轧制纹、色差、凹凸点、有手感的划伤、黑点、橘皮等表面缺陷。 | 电子、3C
（四） | 铜材
14 | 高频微波、高密度封装覆铜板、极薄铜箔 | （1）高频微波覆铜板：介电常数（DK）3.50±0.05（10GHz），高频损耗＜0.004（10GHz），玻璃化温度＞200℃，剥离强度＞0.8N/mm； （2）高密度覆铜板：玻璃化温度＞250℃，平面膨胀系数<28； （3）极薄铜箔：厚度≤6um，单位面积重量50～55g/m2 ，抗拉强度≥400kg/m2 ，延伸率≥3.0%，粗糙度：光面≤0.543μm，毛面≤3.0μm，抗高温氧化性：恒温（140℃/15min）无氧化变色，符合国家行业标准《SJ/T11483-2014 锂离子电池用电解铜箔》； （4）高频高速基板用压延铜箔：典型厚度及精度 12±0.5μm，单位面积质量 100～111g/m2 ，宽度及精度520±1.5mm，抗拉强度（室温）≥460 N/mm2 ，抗拉强度（180℃×30 min）≤210N/mm2 ，延伸率（室温）≥0.7%；延伸率（180℃×30min）≥4%。空气中 200℃×60 min 无氧化，粗糙度 M 面（Rz ）≤1.3μm，剥离强度≥0.7N/mm； （5）超低轮廓度压延铜箔：板形≤10I，表面粗糙度 Rz ≤0.9μm，抗剥离强度≥0.8N/mm，滑动弯曲性能≥15 万次，FCCL的 180°弯折试验≥5 次。 | 新能源电池、电子电路、5G 通信，智能汽车，航天航空，军工、高端消费类电子设备
15 | 铍铜合金 | （1）化学成分： C17200：Cu余量，Be%（1.8~2.0), Ni%+Co%≥2.0, Ni%+Fe%+Co%≤0.6, Al%≤0.2, Si%≤0.2。 C17410：Cu余量，Be%（0.15~0.5), Co%（0.35~0.6), Fe%≤0.2, Al%≤0.2, Si%≤0.2。 （2）力学性能： C17200 TB00态：抗拉强度Rm400~560MPa，规定塑性延伸强度Rp0.2190~380MPa，断后伸长率A11.3≥35.0%，维氏硬度HV140~240。 C17200 TD02态：抗拉强度Rm590~690MPa，规定塑性延伸强度Rp0.2500~660MPa，断后伸长率A11.3≥6.0%，维氏硬度HV≤140。 C17200 TD04态：抗拉强度Rm≥650MPa，规定塑性延伸强度Rp0.2620~800MPa，断后伸长率A11.3≥2.0%，维氏硬度HV≥170。 C17410 TH02态：抗拉强度Rm655~790MPa，规定塑性延伸强度Rp0.2550~690MPa，断后伸长率A11.310.0~20.0，维氏硬度HV180~230。 C17410 TH04态：抗拉强度Rm760~890MPa，规定塑性延伸强度Rp0.2690~830MPa，断后伸长率A11.37.0~17.0，维氏硬度HV210~278。 | 军工、航空航天、电子通讯、 汽车
（五） | 其它
16 | 超高纯锭材 | （1）镍锭：化学纯度≥99.999%，气体元素 C、O 含量≤20ppm，N、H 含量≤10ppm，S≤5ppm； （2）钴锭：化学纯度≥99.999%，气体元素 C、N、H、S、O 含量≤20ppm，铸锭内部缺陷率≤0.3%； （3）铜锭：化学纯度≥99.9999%，气体元素 C、N、H、S、O 含量≤5ppm，铸锭内部缺陷率≤0.3%； （4）钒锭：化学纯度≥99.7%，Fe≤0.02%、Cr≤0.01%、Al≤0.02%、Si≤0.04%、O≤0.05%； （5）锌锭：化学纯度≥99.999%，其中Al≤0.002%，Cd≤0.002%,Cu≤0.001%，Pb≤0.002%。 | 高温合金冶炼、钒靶材、新能源、航空航天、医药、电子信息、及核电
17 | 钒铝合金（AlV55） | Fe≤0.2%、C≤0.05%、S≤0.005%、Si≤0.18%、O≤0.05%、N≤0.001%、58.8%≥V≥58.2%。 | 航空航天
18 | 高纯度铌片 | 纯度≥99，99%，Ta含量≤5ppm，厚度0.020~0.013mm，宽度0.8~0.9mm，长度5~7mm。 | 新能源、军工
19 | 钽铌高温合金抗氧化涂层材料 | 抗氧化温度1200~1800℃，结合强度≥40MPa，具有良好的抗热震性能。 | 航空航天、军工
20 | 铍铝合金 | （1）化学成分： BeA1-F：Be%（60.00～65.00），Al%余量，Fe%0.2, O%1.5, C%0.15, Mg%0.06，杂质总量%2.5(指除Be、Al外， Si、Fe、O、C、Mg等元素的总和)； BeA1-Z：Be%（60.00～65.00），Al%余量，Si%0.3，Fe%0.2, O%1.5，C%0.15, Mg%0.06，杂质总量%2.5(指除Be、Al外， Si、Fe、O、C、Mg等元素的总和)； （2）力学性能： BeA1-F：抗拉强度Rm≥270MPa，规定非比例延伸强度Rp0.2≥160MPa，断后伸长率A25mm≥2%； BeA1-Z：抗拉强度Rm≥160MPa，规定非比例延伸强度Rp0.2≥80MPa，断后伸长率A25mm≥2%。 | 国防军工、航天航空相关装备和零件
三 | 先进化工材料
（一） | 特种橡胶及其他高分子材料
21 | 烯烃增韧聚苯乙烯（EPO）树脂 | 发泡20倍时， 相对形变小于 10%的压缩强度≥ 0.281MPa， 弯曲强度≥ 0.558MPa；发泡30倍时，相对形变 小于 10%的压缩强度≥ 0.157MPa，弯曲强度≥ 0.202MPa。 | 船舶、航空航天、电子产品包装
22 | 新型无氯氟聚氨酯化学发泡剂 | 外观为无色至浅黄色透明液体，无机械杂质，密度 1.1±0.1，pH 8~11，粘度（25℃下，MPa·s）≤500，凝点≤-15℃，闪点：无，沸点：沸点前分解，水溶性：与水混溶。 | 汽车、船舶、先进轨道交通、航空航天、节能环保
23 | 聚烯烃弹性体材料 | 与聚烯烃树脂有良好的相容性，耐候性优良，密度：0.86~0.91g/cm3；熔指：0.5~35g/10min。 | 汽车、电子
24 | 生物基聚酰胺树脂 | 全乙醇（或酯类）溶解性：≤170 分钟。 | 塑料油墨制造业
25 | 聚乳酸 | 玻璃化转变温度≥55℃，熔点≥125℃，拉伸强度≥45MPa，缺口冲击强度≥1kJ/m2。 | 医疗、3D 打印、纺织、轻工、农业
（二） | 工程塑料
26 | 高流动性尼龙 | 拉伸强度＞55MPa，弯曲强度＞60MPa，简支梁缺口冲击强度＞8kJ/m2，熔融指数（235℃，0.325kg）10~30，熔点 220~225℃。 | 汽车、电子电器、纺织工业
27 | 聚苯硫醚类（PPS）系列特种新材料产品 | 低氯级：氯含量≤1200ppm，拉伸强度≥70MPa，弯曲强度≥130MPa，弯曲模量≥3.2GPa； 注塑级：拉伸强度≥70MPa，弯曲强度≥130MPa，弯曲模量≥3.2GPa。 | 汽车、电子电器
28 | PEEK工程塑料 | 250℃高温可长期工作，绝缘强度：190kV/cm，热膨胀系数 2.6~6.0，耐辐射、耐腐蚀、耐有机溶剂、自熄。 | 节能与新能源汽车
29 | LCP工程塑料 | 熔融温度300~425℃，自熄性，限氧指数达到35%，满足UL94 V-O水平，其介电强度比一般工程塑料高，耐电弧性良好，在连续使用温度200~300℃，其电性能不受影响，间断使用温度可达316℃左右，拉伸强度≥160MPa。 | 节能与新能源汽车
30 | 聚芳醚砜（PSF） | PSF：熔融流动速率3~50 g/10min (PPSU10~50 g/10min、PES5~45g/10min、PSU3~20g/10min)；弯曲强度100~110 MPa，弯曲模量2300~3500MPa，拉伸强度65~75 MPa；阻燃 PPSU、PES 1.5mm V-0，PSU 5.2mm V-0。 | 医疗卫生、建材、汽车、航空航天、电子、石油化工、环保
31 | 热塑性树脂（PESEKK） | 拉伸强度>90MPa，拉伸模量>3.5MPa，弯曲强度>130MPa，氧指数 38.0，热分解温度≥580℃，热氧化稳定性好，耐腐蚀，耐溶剂，耐水，耐航空燃油。 | 航空航天、汽车、节能、医疗
（三） | 膜材料
32 | 燃料电池全氟质子膜 | 质子传导率≥0.08S/cm（GB/T 20042.3-2009），尺寸稳定性（溶胀率，各向）≤7%（GB/T 20042.3-2009），电化学稳定性（1000h）渗氢电流≤10mA/cm2 （GB/T 20042.3-2009），复合膜厚度偏差≤±2μm （GB/T 20042）。 | 燃料电池
33 | 全氟离子膜交换膜 | 磺酸树脂质量交换容量 0.99mmol/g～1.04mmol/g，厚度及厚度标准偏差，在 GB/T 6672-2001 下，厚度约 200μm，横向拉伸强度＞14MPa，纵向拉伸强度＞16MPa，耐撕裂＞20N。 | 化工
34 | 高强度聚乙烯膜材料（BOPE） | 纵向拉伸强度≥70 MPa，横向拉伸强度≥115MPa，横向模量≥500 MPa，横向断裂标称应变<100%（GB/T 1040.3-2006）；抗穿刺强度≥70N（ASTM D 4833-07，膜厚 30μm）；雾度<6.0（GB/T 2410-2008，膜厚 30μm）；表面光泽度>60（45°，GB/T 8807-1988）；摆锤法冲击强度>2.0 J（GB/T 8809-2015，B 法，膜厚 30μm）；落镖法冲击强度> 500g（GB/T 9639.1-2008，B 法，膜厚 35μm）。 | 化工
（四） | 电子化工新材料
35 | 超高纯化学试剂 | 高纯氢氟酸：其中金属杂质含量（电子级）≤50ppb、颗粒物（≥0.5µm）≤100个/mL。 | 新一代信息技术产业
36 | 2-甲基-1-（4-甲硫基苯基）-2-吗啉基-1-丙酮 | 外观：白色粉末，熔点：72~75°C，挥发份：≤0.2%，含量：≥99.0%，透光率：425nm≥90%\500nm≥95%。 | 电子产品、集成电路印制板
37 | 特种气体 | （1）高纯氯气：纯度≥99.999%，H2O≤1.0ppm，CO2≤2.0ppmv，CO≤1.5ppmv，O2≤1.0ppmv，CH4≤0.1ppmv； （2）三氯氢硅：纯度≥99.99%，CH3Cl＜10ppm，SiHCl2≤100ppm，SiCl4≤100ppm，Fe≤30ppb，Ni≤2ppb。 | 集成电路、新型显示
38 | 热塑性液晶高分子材料 | 拉伸强度>90MPa，拉伸模量>10GPa，弯曲强度>130MPa，弯曲模量>10GPa，热变形温度>250℃，冲击强度>200J/m。 | 新型显示
（五） | 其他先进化工材料
39 | 耐高温尼龙（PPA）材料 | （1）尼龙10T：玻璃化转变温度≥115℃，熔点≥295℃，拉伸强度（23℃）≥60MPa，弯曲强度（23℃）≥ 110MPa，吸水率（23℃/50%RH，24h）≤0.4%，特性粘度：0.75~0.95dL/g； （2）尼龙6T：玻璃化转变温度≥88℃，熔点≥305℃，热变形温度（1.8MPa）≥80℃，拉伸强度（23℃）≥ 70MPa，弯曲强度（23℃）≥135 MPa，吸水率（23℃/24hr ）≤0.9%，特性粘度0.85~0.95dL/g | 节能与新能源汽车、 电力装备
40 | 尼龙及复合材料 | 透明尼龙：密度1.0～1.20 g/cm3；透光率≥85%。 | 新一代信息技术产业 、高档数控机床及机 器人、农机装备、先 进轨道交通装备
41 | 聚丁烯-1（PB） | 拉伸弹性模量≥445MPa，断裂拉伸强度≥20MPa，弯曲模量≥500MPa，简支梁缺口冲击强度≥15kJ/m2 ，熔点 120~125℃。 | 化工、纺织、轻工
42 | 聚酰胺 56 | 颗粒度 45~65 N/g，带黑点颗粒≤0.8%，干燥失重≤0.6~1.5%，粘数 120~180 mL/g 均可实现，按要求可调，熔点 250~260℃，相对密度 1.11~1.15 g/cm³，拉伸强度（屈服）>75MPa，弯曲强度>105 MPa，冲击强度（缺口）>3.2 kJ/m2。 | 汽车、电子领域
43 | 芳纶聚合单体（间/对苯二甲酰氯） | 含量：≧99.8%; 对苯二甲酸≦150ppm; 单边酰氯≦0.1%。 | 芳纶纤维制备
44 | 十二碳二元酸（月桂二酸） | 熔点128~131℃；沸点245℃；水分≦0.3%；灰分≦30ppm；透光率T440/550≧98%；铁盐≦3ppm，总氮≦50ppm，总酸≧99%。 | 航空、汽车、轮胎、船舶、建筑、服装、医药电子电器、信息
45 | 乙烯基三甲氧基硅烷 | 产品纯度≥99.6% 且产品长时间放置无结晶现象，氯离子含量＜10ppm。 | 复合材料、涂层、油墨、胶水和密封材料
46 | 2-氯-5-氯甲基噻唑 | 外观：无色或淡黄色液体或结晶体，2-氯-5-氯甲基噻唑质量分数≧98.5%，水分≦0.1%，以盐酸计酸度≦0.3%，酯化物≦0.5%。 | 医药、农药
47 | 精制微米级硝酸胍 | 外观：白色结晶或结晶性粉末，含量≧98%，水不溶物≦0.05%，加热减量≦0.3%，游离酸≦0.3%，游离硝酸铵≦0.3%。 | 医药、军工、照相材料、消毒剂、分析试剂
48 | 超细硝基胍 | 外观：白色针状晶体，平均粒径≦10微米，含量≧98%，水分：20~25%，水不溶物≦0.2%，灰分≦0.2%，pH值6.0~7.0。 | 医药、军工、航空航天
四 | 先进无机非金属材料
（一） | 绿色建材
49 | 聚烯烃纳米改性防水隔热卷材 | 拉伸强度≥13MPa，断裂伸长率≥600%；2500h 老化后：拉伸强度≥11MPa，断裂伸长率≥100%，近红外反射比≥80，太阳光反射比≥80，隔热温差≥10℃。 | 环保、建筑
50 | 热塑性聚烯烃（TPO）防水卷材 | （1）增强型热塑性聚烯烃（TPO）防水卷材：最大拉力≥250N/cm，最大拉力时伸长率≥15％，低温弯折性-50℃，无裂纹，人工气候加速老化 7000 小时合格； （2）热塑性聚烯烃（TPO）预铺防水卷材：拉力≥600N/50mm，拉伸强度≥12MPa，膜断裂伸长率≥500％，邵氏D 硬度（1s 读数）为 35～40。 | 环保、建筑
（二） | 先进陶瓷粉体及制品
51 | 氮化铝陶瓷粉体及基板 | （1）粉体：碳含量≤420ppm，氧含量≤0.8%，粒度分布 D10≤0.65μm，D50≤1.65μm，D90≤3.50μm，比面积≥2.4m2/g； （2）基板：密度≥3.30g/cm3，热导率（20℃）≥180W/(m·K)，抗折强度≥420MPa，线膨胀系数（RT~500℃）（4.6~4.8）×10-6/℃，表面粗糙度 Ra≤0.3μm。 | 高铁、新型显示、新能源汽车、光通讯和智能电网
52 | 高性能蜂窝陶瓷载体 | （1）载体：蜂窝筛孔目数 300~750 目；壁厚 TWC≤0.4mm，热膨胀系数≤5×10-6/K，耐热冲击性≥650℃； （2）过滤器材料：孔隙率≥50%，颗粒捕捉效率≥90%。 | 机动车尾气后处理
53 | 半导体装备用氧化铝陶瓷部件 | 密度≥3.90g/cm3，硬度（HRA）≥90，抗折强度≥400MPa，Ra≤0.6μm。 | 半导体、LED
54 | 高性能氮化硅陶瓷材料 | 致密度≥99%，弯曲强度≥900MPa，维氏硬度≥1450，断裂韧性≥7MPa·m1/2 ，弹性模量≥320GPa，热膨胀系数≤3.4×10-6 /K，韦布尔模数＞12，热导率 20~90W/(m·K)，抗压强度≥3000MPa。 | 太阳能和风力发电装备、航空航 天、汽车、电子
55 | 碳化硅陶瓷膜过滤材料 | Φ60×（1000~2500）×(8~10)mm3，支撑体孔径 40~70μm，气孔率≥40%，膜层孔径 10~20μm，弯曲强度≥15MPa，耐酸性≥98%，耐碱性≥99%，热膨胀系数<5.46×10-6 /K。 | 化工、能源、环保领域
56 | 立方碳化硅微粉 | 规格 W0.3～W60，β-SiC 含量≥99.99%，堆积密度 1.6~2.4g/cm3，粒度 30nm~100μm，基本粒含量 60%~80%。 | 航空航天、先进制造、半导体
57 | 无压烧结碳化硼防弹陶瓷 | 密度≥2.49g/cm3，抗弯强度≥360MPa，维氏硬度≥30GPa 。 | 国防军工领域
58 | 碳化硅承载盘 | 密度≥3.10g/cm3，抗弯强度≥380MPa，维氏硬度≥22GPa，热导率≥100w/(m·K)。 | 半导体及LED芯片加工制造领域
59 | DBC 基板（覆铜陶瓷基板） | 陶瓷氮化铝热导率>170W/(m·K)，铜箔电导率≥58MS/m，铜箔硬度 90~110HV。 | 电力电子、IGBT 模块、新能源汽车、太阳能和风力发电装备
（四） | 人工晶体
60 | 复合高碳钢金刚石切割线 | 线径 60μm，抗拉强度＞13.5N，破断拉力＞4650N/mm²，扭转值＞150，椭圆度＜0.8μm； 线径 55μm，抗拉强度＞11.5N，破断拉力＞4820N/mm²，扭转值＞150，椭圆度＜0.8μm； 线径 50μm，抗拉强度＞9.8N，破断拉力＞4850N/mm²，扭转值＞130，椭圆度＜0.8μm。 | 单晶硅、多晶硅及蓝宝石等硬脆材料的切割
（五） | 矿物功能材料
61 | 高纯石墨 | 固定碳含量 C≥99.90%。 | 新能源
62 | 核级石墨 | 牌号：SNG342、SNG623、SNG742、SNG722、SNG7420、SNG3420；未辐照性能要求：颗粒直径≤1.0mm（振动成型），≤0.04mm（等静压），密度≥1.85g/cm3（振动成型），≥1.78g/cm3 （等静压），热导率≥135W/(m·K)，热膨胀系数≤4.5×10-6/K（振动成型），≤4.0×10-6/K（等静压），各向同性度≤1.05（振动成型），≤1.04（等静压），抗拉强度≥20MPa（振动成型），≥25MPa（等静压），抗压强度≥65MPa（振动成型），≥75MPa（等静压），硼当量含量≤0.9ppm，灰分≤80ppm。 | 电力装备
63 | 石墨负极材料 | 容量≥330mAh/g，压实≥1.4g/cm3，循环寿命≥8000周（80%，0.5C）或者≥2000周（95%，0.5C）。 | 节能与新能源汽车
64 | 大规格高石墨质炭电极 | 体积密度≥1.60（g/cm3）,电阻率≤22（μΩm），抗压强度≥18（MPa），抗折强度≥6（MPa），弹性模量≤10Gpa,热膨胀系数（100～600℃）≤4.0×10-6／℃，产品规格：φ1020~φ1272×2750mm。 | 金属、非金属矿热炉冶炼
65 | 矿物功能土壤处理材料 | （1）有机硅治理盐碱土壤调理剂：有机质≥15.0%，黄腐酸≥1.0%，N+P2O5+K2O≥45.0%，SiO2≥3.0%，CaO≥0.5%； （2）海泡石土壤重金属治理材料：经治理后，土壤中砷稳定化率达 98%以上，并且浸出液（按《固体废物浸出毒性浸出方法 水平震荡法 HJ 557-2010》浸出）中砷浓度满足《地表水环境质量标准 GB 3838-2002》III 类水相应标准值。 | 盐碱土壤及重金属治理
五 | 其它材料
（一） | 稀有金属
66 | 稀有金属涂层材料 | （1）高温合金稀有金属防护涂层材料：O含量≤300ppm，涂层在900℃完全抗氧化，并具备良好的抗热疲劳 性能； （2）复式碳化钨基稀有金属陶瓷涂层材料：平均显微硬度≥1100HV0.3，使用温度-140～500℃； （3）高耐蚀耐磨涂层材料：结合强度≥70MPa，硬度HRC30～45，孔隙率<0.5%，抗中性盐雾腐蚀≥500小 时； （4）多组元MCrAlY涂层材料：O、 N、 C、 S 含量总和≤500ppm，结合强度≥50MPa，1050℃水淬≥50次，1050℃×200h涂层与基体结合及涂层、基体完好无损； （5）高隔热涂层材料YSZ复相陶瓷材料：熔点＞2000K，1200℃（100h）无相变，热导率＜1.2W/m·K； （6）可磨耗封严涂层材料：使用温度室温~1200℃，涂层硬度40~90HR15Y，结合强度不小于4MPa，工况温度下300~450m/s对磨涂层无脱落； （7）冷喷涂超细合金粉末涂层材料：粉末粒度D90≤16μm，振实密度≥4.0g/cm3，近球形粉末形貌； （8）减摩润滑涂层材料：涂层使用温度室温~500℃；涂层干摩擦系数≤0.8；硬度≤100HB。 | 高端装备零部件表面强化
67 | 金属钒（V-3） | Fe≤0.02%、Cr≤0.01%、Al≤0.02%、Si≤0.04%、O≤0.05%。 | 高温合金冶炼、钒靶材及民用核电
（二） | 高性能靶材
68 | 高密度ITO靶材 | In2O3:SnO2=90:10wt%：相对密度＞99.7%；In2O3:SnO2=93:7wt%（±0.5%）/95:5wt%（±0.5%）/97:3wt%（±0.5%）：相对密度＞99%；纯度＞99.99%，电阻率≤1.8×10-4Ω·mm，焊合率≥97%； 靶材尺寸：旋转靶单节圆筒（Φ100~Φ165）×（400~1500）×（4~20）mm；平面靶单片靶胚（400~2000）×（200~800）×（4~20)）mm。 | 太阳能光伏、电子信息
69 | 硅基靶材 | （1）纯度大于6N；表面粗糙度Ra为3.2μm；旋转靶:长度大于1m；直径大于150mm；壁厚4~6mm；环状靶:直径大于于600mm。 （2）杂质总含量≤1μg/g；化学成分中Mg含量≤0.01μg/g; Al含量≤0.1μg/g; Cr含量≤0.01μg/g; Fe含量≤0.1μg/g; Ni含量≤0.02μg/g; Cu含量≤0.01μg/g; As含量≤0.01μg/g; Pb含量≤0.1μg/g; Sn含量≤0.01μg/g; Sb含量≤0.1μg/g; Au含量≤0.02μg/g; Pd含量≤0.01μg/g; （3）电阻率位0.005-0.05 Ω m。 | 电子信息功能镀膜，电子封装，显示器
70 | 高纯钽靶材 | 纯度≥99.995%（4N5），晶粒尺寸≤50μm 且均匀，圆形、方形各种规格，在厚度上应以（111）<112>为主的织构，在厚度上应为均匀晶粒取向的组织结构，表面粗糙度 Rz≤6.3。 | 集成电路
关键战略材料
一 | 高性能纤维及复合材料
71 | 高性能碳纤维 | （1）高强型：拉伸强度≥4500MPa，CV≤5%，拉伸模量 230~250GPa，CV≤2%； （2）高强中模型：拉伸强度≥5500MPa，CV≤5%，拉伸模量 285~305GPa，CV≤2%； （3）高模型：拉伸强度≥4200MPa，CV≤5%，拉伸模量 377GPa，CV≤2%。 | 航空、航天、轨道交通、海工、风电装备、压力容器，不包括体育休闲产品制造
72 | 芳纶及制品 | 高模型性能指标：纤维纤度1000~3000D，模量≥764 cN/dtex，断裂伸长率≤3%，断裂强度≥18cN/dtex；高强型性能指标要求：强度≥23.6 cN/dtex，断裂伸长率≥3.6%，模量590~694 cN/dtex ，高伸长断裂强度≥20.5cN/dtex，断裂伸长3.5~4.5%，弹性模量521~694 cN/dtex ，变异系数≤3%。 | 轨道交通、电子信息、新能源、航空航天、电力装备、光通讯
73 | 聚酰亚胺纤维 | （1）高强高模型：拉伸强度 2.4~4.5GPa，拉伸模量 100~170GPa，断裂伸长率 2~5%； （2）耐热型：阻燃：本体不燃（LOI 极限氧指数>32%）；耐高低温：-260℃~300℃可长年使用，瞬时耐受温度 500℃（5%初始分解温度 510℃）；尺寸稳定性好：-260℃~ 280℃温度变化时其理化及机械性能、尺寸几无变化；纤度 0.8-6dtex；密度 1.41g/cm3；断裂强度＞4cN/dtex；模量 25~43cN/dtex；断裂伸长 10~30%。 | 航空航天、核工业、电子电器、交通
74 | 超高分子量聚乙烯纤维 | （1）超高强型：断裂强度≥36cN/dtex，初始模量 1300~1800 cN/dtex，断裂伸长率 2~3%； （2）耐热型：瞬间耐热温度≥180℃，强度≥30cN/dtex，初始模量≥1100cN/dtex，断裂伸长率≤3%，CV 值≤3%； （3）抗蠕变型：在 70℃、300MPa 应力条件下蠕变断裂时间≥900 小时，蠕变伸长率≤8%，强度≥30 cN/dtex，初始模量≥1100 cN/dtex，断裂伸长率≤3%，CV 值≤3%。 | 航空航天、海洋工程
75 | 低风速风电叶片 | 适用于 131～175 机组平台，叶片长度 60~90m，匹配主机功率为 2.5~8MW，气动设计 Cpmax 值≥0.48。 | 风力发电
二 | 稀土功能材料
76 | 高性能稀土铁氮各向异性磁粉 | 最大磁能积：35~40MGOe，内禀矫顽力：10~13kOe，矫顽力：5.5~8.5kOe，剩磁：13.5~15kGs；平均粒度（x50）：2~3μm。 | 汽车、消费类电器、人工智能、轨道交通、航空航天等领域的电机中，尤其适用于高频高转速电机等高端领域
77 | 高性能稀土铁氮各向异性粘结磁体 | （1）刚性粘结磁体最大磁能积：11~22MGOe，内禀矫顽力：8~15kOe，剩磁：7~9.5kGs； （2）柔性粘结磁体最大磁能积:5~14MGOe，内禀矫顽力:6~13kOe, 剩磁：5~8kGs, 厚度：0.1mm~3mm； （3）机械取向柔性粘结磁体的最大磁能积4~7MGOe，内禀矫顽力4~6kOe，剩磁：5~7kGs, 厚度：0.1mm~3mm。 | 汽车、消费类电器、人工智能、轨道交通、航空航天等领域的电机中，尤其适用于高频高转速电机等高端领域
三 | 先进半导体材料和新型显示材料
78 | 电子级多晶硅 | 符合国标 GB/T 12963-2014 要求。电子 1 级：施主杂质≤0.15×10-9 ，受主杂质≤0.05×10-9 ； 电子 2 级：施主杂质≤0.25×10-9 ，受主杂质≤0.08×10-9 ； 电子 3 级：施主杂质≤0.30×10-9 ，受主杂质≤0.10×10-9 。 | 集成电路、分离器件
79 | 碳化硅同质外延片 | 4 英寸及以上碳化硅同质外延片，外延片内浓度不均匀性（σ/mean）< 15%，外延片内厚度不均匀性（σ/mean）<10%，外延表面缺陷密度<3/cm2，外延表面粗糙度<0.5nm。 | 电子信息
80 | 碳化硅单晶衬底 | 4 英寸及以上 SiC 单晶衬底，4H 晶型，微管密度＜2/cm2，TTV<20µm，-45µm<bow<45µm，warp<65µm，表面粗糙度 Ra＜0.3nm； N 型 SiC 衬底电阻率 0.015~0.030Ω·cm，半绝缘 SiC 衬底电阻率≥105Ω·cm。 | 电子信息
81 | 电子封装用热沉复合材料 | WCu：CTE≤8.6ppm/K，TC≥165W/(m·K)；MoCu：CTE≤10.8ppm/K，TC≥190W/(m·K)；CMC：CTE≤9.4ppm/K，TC≥170W/(m·K)；CPC：CTE≤11.5ppm/K，TC≥200W/(m·K)。 | 电子通讯、功率芯片、微波射频、集成电路
82 | 8-12 英寸硅单晶抛光片 | 晶向（100），P 型，硼掺杂，电阻率 1~100Ω·cm，氧含量<14ppma，大于 90nm 的颗粒少于 80 颗。 | 集成电路
83 | 8-12 英寸硅单晶外延片 | 产品类型 P/P-，掺杂元素硼，外延电阻率 1~20Ω·cm，电阻率梯度小于 5%，外延层厚度 2~10µm，厚度偏差小于3%。 | 集成电路
84 | 6英寸蓝宝石衬底片 | 直径（mm）：150±0.5，厚度（μm）：1000±15，总厚度偏差（TTV）（μm）：≤10，晶格面C面偏向A面（°）：0±0.1晶格面C面偏向M面（°）：0.2±0.05，表面粗糙度（Ra）（nm）：＜0.2，翘曲度（Warp）（μm）：≤20，半峰宽（弧秒）：≤20，透过率（%）：≥83。 | Mini/Micro-LED新型显示用芯片、5G通信声表器件
85 | 高容及小尺寸 MLCC 用镍 内电极浆料 | 镍粉 0.15~0.20μm，最大粒径≤0.5um，固含量 55±3％，粘度 10rpm19±2 Pa·s，干膜密度＞5，热膨胀系数 15±3％ （1000～1200°），能在厚度 3µm 以下的介质上通过丝印工艺形成精确的外观图形。 | 电子信息、5G 通讯
86 | 液晶显示用聚酰亚胺取向剂 | 摩擦取向型聚酰亚胺液晶取向剂：VHR≥97%；预倾角（Pre-tilt angle）：1.5~2.8°；RDC（mV）100； 光取向型聚酰亚胺液晶取向剂：波长：254nm；预倾角（Pre-tilt angle）：0~1°；RDC（mV）<300。 | 新型显示
四 | 新型能源材料
87 | 氢能源燃料电池用柔性石墨 双极板 | 密度>1.9 g/cm3，电导率>100 S/m，抗压强度>100 MPa ，腐蚀电流<0.016 mA/cm2，热传导系数> 10 W/ （m·K），抗弯强度>50 MPa，透气率<2×10-6cm3/scm2。 | 节能与新能源汽车、节能环保
88 | 三元材料（镍钴铝酸锂、镍 钴锰酸锂） | 比容量≥200mAh/g（0.5C），循环寿命≥1000周（80%，0.5C）。 | 节能与新能源汽车
89 | 超薄型高性能电解铜箔 | 抗拉强度≥350MPa，延伸率（23℃）≥7.0%，抗氧化性（180℃，1h）无氧化，产品幅宽≤1350mm，表面 粗糙度Rz≤2.0μm。 | 节能与新能源汽车、 电力装备
90 | 三元材料前驱体 | （1）偏比例 622 前驱体材料，主含量 Ni:(60～70)mol%；Co:(10～30)mol%；Mn:(10-30)mol%；主要杂质含 量Na≤300ppm，S≤2000ppm，M.I.≤80ppb；粒径 D50:(3～14)μm；比表面积 BET(3～12)m2/g；振实密度 TD ≥1.75g/cm3； （2）单颗粒 622 前驱体材料，主含量 Ni:(60～65)mol%；Co:(15～20)mol%；Mn:(20～25)mol%；主要杂质含 量 Na≤150ppm，S≤1100ppm，M.I.≤80ppb，粒径 D50:(3.35～3.95)μm；比表面积 BET(15～25)m2/g；振实 密度 TD≥1.1g/cm3。 （3）偏比例811前驱体材料，主含量Ni:(80~90)mol%；Co:(10~20)mol%；Mn:(0~10)mol%；主要杂质含量Na ≤500ppm，S≤3000ppm，M.I.≤100ppb；粒径 D50:(9~12)μm；比表面积 BET(4~8)m2/g；振实密度 TD≥ 2.0g/cm3； （4）单颗粒811前驱体材料，Ni:(80~90)mol%；Co:(10~20)mol%；Mn:(0~10)mol%；主要杂质含量Na≤ 300ppm，S≤1500ppm，M.I.≤100ppb；粒径 D50:(3~5)μm；比表面积 BET(8~24)m2/g；振实密度 TD≥ 1.2g/cm3； （5）偏比例高镍NCA前驱体材料，主含量Ni:(80~90)mol%；Co:(10~20)mol%；Al:(0~10)mol%；主要杂质含 量Na≤150ppm，S≤1200ppm，M.I.≤100ppb；粒径 D50:(10~15)μm；比表面积 BET(20~35)m2/g；振实密度 TD≥1.80g/cm3； （6）偏比例550三元前驱体材料，主含量Ni（34~36）%；Co：（9~10.5）%；Mn：（16.5~18.5）%；主要 杂质含量Na≤300ppm，S≤1800，M.I.≤80ppa；粒径D50：（8~14）；比表面积BET：（4~12）m2/g；振实密 度≥1.9g/cm3； （7）偏比例613三元前驱体材料，主含量Ni（37~39）%；Co：（5.5~7）%；Mn：（16.5~18.5）%；主要杂 质含量Na≦200ppm，S≤1800，M.I.≤80ppa；粒径D50：（8~14）；比表面积BET：（4~12）m2/g； | 节能与新能源汽车
91 | 镍钴二元高镍低钴前驱体 | 主含量：Ni:(80-98)mol%；Co<20mol%；主要杂质含量：Na：<350mg/kg，S：<2000mg/kg；粒径D50：(3-15) μm；比表面积BET（5-20）m2/g；振实密度TD：（1.5-3.0）g/cm3；M.I<10μg/kg。 | 新一代信息技术产业
92 | 镍钴锰铝四元前驱体 | 主含量：Ni:(60~90)mol%；Co<10mol%；Mn>20mol%；Al<3mol%主要杂质含量：Na：<1000mg/kg，S： <4000mg/kg；粒径D50：(3~15)μm;比表面积BET（5~15）m2/g；振实密度TD：（1.5~3.0）g/cm3；M.I<10μ g/kg。 | 新一代信息技术产业
93 | 硅碳负极材料 | （1）硅碳负极材料：低比容量（＜600mAh/g）：压实密度＞1.5g/cm3，循环寿命＞500 圈（80%，1C）；高比容量（＞600mAh/g）：压实密度＞1.3g/cm3，循环寿命＞200 圈（80%，0.5C）； （2）纳米硅碳负极材料：低比容量（＜450mAh/g）：压实密度＞1.7g/cm3，循环寿命＞1500 圈（80%，1C）；高比容量（＞450mAh/g）：压实密度＞1.6g/cm3，循环寿命＞800 圈（80%，0.5C）。 | 新能源汽车
94 | 高纯晶体六氟磷酸锂材料 | 比容量为 145ma·h·g-1，电压 4.2V，比能量 609WH·kg-1，2000 次循环后容量仍保持在 84%，-40~80℃温度范围内安全平稳可靠。 | 新能源汽车、风光大型储能电站、航空航天、医学
95 | 新型氧化镍 | 颗粒直径D50=5~7μm,化学成分中Co含量≤0.02%，Mn含量≤0.02%，S含量≤0.2%，Na含量≤0.02%。 | 高能碱性电池
96 | 低钴无钴NCM(OH)2前驱体镍钴锰氢氧化物 | D50=3~4μm, 其中Ni≧34%, Mn≤25%, Co≤4%, S≤0.15%, Na≤0.015%，比表面积BET(8-15)m2/g，振实密度TD(1.8-2.1)g/cm3。 | 新能源汽车
五 | 其它
前沿新材料
97 | 石墨烯改性防腐材料 | （1）油性防腐体系：耐中性盐雾实验≥3600h，体系耐盐雾≥8000h，附着力1级别，耐冲击≥70cm； （2）水性防腐体系：耐体系盐雾≥600小时，耐湿热性≥2000小时，附着力≥5MPa；导静电：表面电阻率和体积电阻率为 4×105 ~109Ω·m。 | 桥梁、钢结构、管道、化工储罐、汽车
98 | 石墨烯改性润滑材料 | （1）润滑脂：滴点不低于 200℃，水淋流失量不大于 5%，氧化安定性压力降不大于 40kPa，极压抗磨性能等级不小于 B3(极压抗磨性能根据团体标准 T/CGIA 031-2019《石墨烯增强极压锂基润滑脂》判定)； （2）润滑油：石墨烯液力传动油和石墨烯液压油 FZG 台架测试通过 9 级，石墨烯液力传动油和液压油摩擦系数<0.11，氧化安定性>3000h。 | 工程机械、汽车、机电
99 | 3D打印有机硅材料 | 硬度20～80ShoreA，拉伸强度≥4MPa，撕裂强度≥7N/mm，断裂伸长率≥70%。 | 生物医药及高性能医 疗装备、新一代信息 技术产业、高档数控 机床及机器人
100 | 3D 打印用合金粉末 | （1）3D 打印用合金粉末材料：粒度分布15~53μm，球形度≥0.85，流动性≤20s/50g，氧含量≤300ppm； （2）钛合金粉末：粉末粒度 15~200μm，球形度≥94%，增氧量<100ppm，霍尔流速<30s/50g，空心粉≤0.8%，非金属夹杂个数<10 个/kg，松装密度≥50%； （3）高温合金粉末：粉末粒度 15~150μm，球形度≥98%，增氧量<50ppm，霍尔流速<14s/50g，空心粉≤0.8%，非金属夹杂个数<10 个/kg。 | 3D打印
101 | 低温超导线材 | 线材长度 L≥10000 米，在 4.2K 温度及 4T 磁场强度测试条件下，Ic≥1000A、Jc≥3200A/mm2、n 值≥40，在 300K/10K测试条件下，RRR≥80。 | 生物医疗、新能源
102 | 铌基超导材料 | 高能加速器用超导磁体：磁体孔径大于 40mm，磁场强度大于 5T，磁体磁场中心与几何中心偏差小于 0.2mm；300mm 半导体级磁控直拉单晶硅用超导磁体：磁体孔径大于 1600mm，中心磁场强度大于 4000Gs，在坩埚范围 内磁场均匀性好于 2%。 | 医疗、电子工业、高能加速器
103 | 形状记忆合金及智能结构材料 | 在500℃下具有双程记忆效应。 | 航空航天
104 | 3D打印用钽铌粉 | 粒度分布：15~53μm（激光打印）、45~105μm（电子束打印），球形度≥0.9，流动性≤10s/50g，粉末中空心粉含量≤0.8%，松装密度≥9g/cm3，氧含量≤300ppm。 | 生物医疗、军工
105 | 3D打印用Ta10W粉 | 粒度分布：15~53μm（激光打印）、45~105μm（电子束打印），球形度≥0.92，流动性≤10s/50g，粉末中空心粉含量≤0.8%，松装密度≥9g/cm3，氢含量≤15ppm，氧含量≤200ppm，钨含量9.5~10.5(wt%)。 | 航空航天、军工
106 | 射频超导腔 | 加速梯度≥16MV/m、品质因数≥2.7E10。 | 电子信息、高能加速器
107 | 差异化氨纶（抗菌氨纶及石墨烯改性氨纶） | 抗菌氨纶抗菌率： （1）大肠杆菌 99% ； （2）金黄色葡萄球菌 99%； （3）白色念珠菌 95%； 石墨烯改性氨纶： （1）电阻率降低70%以上； （2）合着力（抱合力）增加50%； （3）纤维RS波形CV值降低至2.5%以下。 | 医疗